## 评分表
福建福能卫生材料有限公司窗帘采购项目招标样品评分表
序号 | 使用部位及样品材质 | 评分标准 | 分值
1 | 黑贝尼（办公室布帘） | 成分含量：100%聚酯纤维，高精密提花遮光面料，克重：320-325/平方米；遮光率：95%，色差：与样版无差异。 | 20
2 | 水晶绒（会议室布帘） | 经线：200D/38F,纬线300D/80F；门幅：280CM；克重：360-365/平方米；遮光率：90%；色差：与样版无差异。 | 20
3 | 高精密双经轴色织提花 （食堂包间布帘） | 甲醛含量：≤20，无可分解致癌芳香胺染料；无异味；克重：465/平方米，色差：与样版无差异。(提供厂家检测报告） | 20
4 | 柔纱帘（办公室) | 织造方法（机织、平行纱层叠黏合）；机织布；染整方法：色织；组织结构：斜纹；成分含量：100%聚酯纤维；幅宽：3M；克重:268±5%；色差：与样版无差异。 | 20
5 | 铝合金静音轨道 | 轨道：表面电喷工艺轨道内含奈米静音条走珠。采用全新改性静音材质，安装码：采用1.0MM壁厚钢板冲压，抗拉强度≥175，非比例延伸强度≥130。(提供厂家检测报告） | 20
备注：请所有投标人注意，需提供布帘样品(规格≥100*100cm)，柔纱帘样品一副，样品分需达到70分以上。